## Dataset_Combinado
Dataset combinado de pruebas de banco de baterías
Unión externa por etapa y tiempo entre el archivo de corrientes y el archivo de voltajes. La potencia se calcula con V·I usando corriente con signo.
Etapa | Tiempo [s] | Tiempo [min] | Corriente medida [A] | Corriente con signo [A] | Voltaje medido [V] | Potencia con signo [W] | Δt [h] | Ah paso [Ah] | Ah acumulado [Ah] | Wh paso [Wh] | Wh acumulado [Wh] | Datos completos | Observación
Descarga | 0 | 0 |  |  | 26.1 |  | 0 | 0 | 0 | 0 | 0 | No | sin corriente medida
Descarga | 30 | 0.5 | 5.64 | 5.64 | 25.3 | 142.692 | 0.008333333 | 0.047 | 0.047 | 1.1891 | 1.1891 | Sí | datos completos
Descarga | 60 | 1 | 5.76 | 5.76 | 25.3 | 145.728 | 0.008333333 | 0.048 | 0.095 | 1.2144 | 2.4035 | Sí | datos completos
Descarga | 90 | 1.5 | 5.56 | 5.56 | 25.3 | 140.668 | 0.008333333 | 0.04633333 | 0.1413333 | 1.172233 | 3.575733 | Sí | datos completos
Descarga | 120 | 2 | 5.54 | 5.54 | 25.2 | 139.608 | 0.008333333 | 0.04616667 | 0.1875 | 1.1634 | 4.739133 | Sí | datos completos
Descarga | 150 | 2.5 | 5.54 | 5.54 | 25.2 | 139.608 | 0.008333333 | 0.04616667 | 0.2336667 | 1.1634 | 5.902533 | Sí | datos completos
Descarga | 180 | 3 | 5.53 | 5.53 | 25.2 | 139.356 | 0.008333333 | 0.04608333 | 0.27975 | 1.1613 | 7.063833 | Sí | datos completos
Descarga | 210 | 3.5 | 5.54 | 5.54 | 25.2 | 139.608 | 0.008333333 | 0.04616667 | 0.3259167 | 1.1634 | 8.227233 | Sí | datos completos
Descarga | 240 | 4 | 5.52 | 5.52 | 25.2 | 139.104 | 0.008333333 | 0.046 | 0.3719167 | 1.1592 | 9.386433 | Sí | datos completos
Descarga | 270 | 4.5 | 5.51 | 5.51 | 25.1 | 138.301 | 0.008333333 | 0.04591667 | 0.4178333 | 1.152508 | 10.53894 | Sí | datos completos
Descarga | 300 | 5 | 5.5 | 5.5 | 25.1 | 138.05 | 0.008333333 | 0.04583333 | 0.4636667 | 1.150417 | 11.68936 | Sí | datos completos
Descarga | 330 | 5.5 | 5.51 | 5.51 | 25.1 | 138.301 | 0.008333333 | 0.04591667 | 0.5095833 | 1.152508 | 12.84187 | Sí | datos completos
Descarga | 360 | 6 | 5.51 | 5.51 | 25.1 | 138.301 | 0.008333333 | 0.04591667 | 0.5555 | 1.152508 | 13.994375 | Sí | datos completos
Descarga | 390 | 6.5 | 5.51 | 5.51 | 25.1 | 138.301 | 0.008333333 | 0.04591667 | 0.6014167 | 1.152508 | 15.14688 | Sí | datos completos
Descarga | 420 | 7 | 5.53 | 5.53 | 25.1 | 138.803 | 0.008333333 | 0.04608333 | 0.6475 | 1.156692 | 16.303575 | Sí | datos completos
Descarga | 450 | 7.5 | 5.5 | 5.5 | 25 | 137.5 | 0.008333333 | 0.04583333 | 0.6933333 | 1.145833 | 17.44941 | Sí | datos completos
Descarga | 480 | 8 | 5.51 | 5.51 | 25 | 137.75 | 0.008333333 | 0.04591667 | 0.73925 | 1.147917 | 18.597325 | Sí | datos completos
Descarga | 510 | 8.5 | 5.51 | 5.51 | 25 | 137.75 | 0.008333333 | 0.04591667 | 0.7851667 | 1.147917 | 19.74524 | Sí | datos completos
Descarga | 540 | 9 | 5.51 | 5.51 | 25 | 137.75 | 0.008333333 | 0.04591667 | 0.8310833 | 1.147917 | 20.89316 | Sí | datos completos
Descarga | 570 | 9.5 | 5.51 | 5.51 | 25 | 137.75 | 0.008333333 | 0.04591667 | 0.877 | 1.147917 | 22.041075 | Sí | datos completos
Descarga | 600 | 10 | 5.51 | 5.51 | 24.9 | 137.199 | 0.008333333 | 0.04591667 | 0.9229167 | 1.143325 | 23.1844 | Sí | datos completos
Descarga | 630 | 10.5 | 5.49 | 5.49 | 24.9 | 136.701 | 0.008333333 | 0.04575 | 0.9686667 | 1.139175 | 24.323575 | Sí | datos completos
Descarga | 660 | 11 | 5.53 | 5.53 | 24.9 | 137.697 | 0.008333333 | 0.04608333 | 1.01475 | 1.147475 | 25.47105 | Sí | datos completos
Descarga | 690 | 11.5 | 5.54 | 5.54 | 24.9 | 137.946 | 0.008333333 | 0.04616667 | 1.060917 | 1.14955 | 26.6206 | Sí | datos completos
Descarga | 720 | 12 | 5.54 | 5.54 | 24.9 | 137.946 | 0.008333333 | 0.04616667 | 1.107083 | 1.14955 | 27.77015 | Sí | datos completos
Descarga | 750 | 12.5 | 5.54 | 5.54 | 24.9 | 137.946 | 0.008333333 | 0.04616667 | 1.15325 | 1.14955 | 28.9197 | Sí | datos completos
Descarga | 780 | 13 | 5.54 | 5.54 | 24.9 | 137.946 | 0.008333333 | 0.04616667 | 1.199417 | 1.14955 | 30.06925 | Sí | datos completos
Descarga | 810 | 13.5 | 5.54 | 5.54 | 24.9 | 137.946 | 0.008333333 | 0.04616667 | 1.245583 | 1.14955 | 31.2188 | Sí | datos completos
Descarga | 840 | 14 | 5.54 | 5.54 | 24.8 | 137.392 | 0.008333333 | 0.04616667 | 1.29175 | 1.144933 | 32.36373 | Sí | datos completos
Carga | 0 | 0 | 19 | -19 | 25.5 | -484.5 | 0 | 0 | 0 | 0 | 0 | Sí | datos completos
Carga | 30 | 0.5 | 16 | -16 | 28.6 | -457.6 | 0.008333333 | -0.1333333 | -0.1333333 | -3.813333 | -3.813333 | Sí | datos completos
Carga | 60 | 1 | 12 | -12 | 28.6 | -343.2 | 0.008333333 | -0.1 | -0.2333333 | -2.86 | -6.673333 | Sí | datos completos
Carga | 90 | 1.5 | 11 | -11 | 28.6 | -314.6 | 0.008333333 | -0.09166667 | -0.325 | -2.621667 | -9.295 | Sí | datos completos
Carga | 120 | 2 | 11 | -11 | 28.6 | -314.6 | 0.008333333 | -0.09166667 | -0.4166667 | -2.621667 | -11.91667 | Sí | datos completos
Carga | 150 | 2.5 | 12 | -12 | 28.5 | -342 | 0.008333333 | -0.1 | -0.5166667 | -2.85 | -14.76667 | Sí | datos completos
Carga | 180 | 3 | 9 | -9 | 28.5 | -256.5 | 0.008333333 | -0.075 | -0.5916667 | -2.1375 | -16.90417 | Sí | datos completos
Carga | 210 | 3.5 | 13 | -13 | 28.4 | -369.2 | 0.008333333 | -0.1083333 | -0.7 | -3.076667 | -19.98083 | Sí | datos completos
Carga | 240 | 4 | 9 | -9 | 28.5 | -256.5 | 0.008333333 | -0.075 | -0.775 | -2.1375 | -22.11833 | Sí | datos completos
Carga | 270 | 4.5 | 7 | -7 | 28.4 | -198.8 | 0.008333333 | -0.05833333 | -0.8333333 | -1.656667 | -23.775 | Sí | datos completos
Carga | 300 | 5 | 8 | -8 | 28.5 | -228 | 0.008333333 | -0.06666667 | -0.9 | -1.9 | -25.675 | Sí | datos completos
Carga | 330 | 5.5 | 8 | -8 | 28.5 | -228 | 0.008333333 | -0.06666667 | -0.9666667 | -1.9 | -27.575 | Sí | datos completos
Carga | 360 | 6 | 5.22 | -5.22 | 28.4 | -148.248 | 0.008333333 | -0.0435 | -1.010167 | -1.2354 | -28.8104 | Sí | datos completos
Carga | 390 | 6.5 | 4.1 | -4.1 | 28.4 | -116.44 | 0.008333333 | -0.03416667 | -1.044333 | -0.9703333 | -29.78073 | Sí | datos completos
Carga | 420 | 7 | 2.7 | -2.7 | 28.4 | -76.68 | 0.008333333 | -0.0225 | -1.066833 | -0.639 | -30.41973 | Sí | datos completos
Carga | 450 | 7.5 | 4.45 | -4.45 | 28.4 | -126.38 | 0.008333333 | -0.03708333 | -1.103917 | -1.053167 | -31.4729 | Sí | datos completos
Carga | 480 | 8 | 3.22 | -3.22 | 27.9 | -89.838 | 0.008333333 | -0.02683333 | -1.13075 | -0.74865 | -32.22155 | Sí | datos completos
Carga | 510 | 8.5 | 2.22 | -2.22 | 28.2 | -62.604 | 0.008333333 | -0.0185 | -1.14925 | -0.5217 | -32.74325 | Sí | datos completos
Carga | 540 | 9 | 2.29 | -2.29 | 28.4 | -65.036 | 0.008333333 | -0.01908333 | -1.168333 | -0.5419667 | -33.28522 | Sí | datos completos
Carga | 570 | 9.5 | 2.15 | -2.15 | 28.4 | -61.06 | 0.008333333 | -0.01791667 | -1.18625 | -0.5088333 | -33.79405 | Sí | datos completos
Carga | 600 | 10 | 2.21 | -2.21 | 28.4 | -62.764 | 0.008333333 | -0.01841667 | -1.204667 | -0.5230333 | -34.31708 | Sí | datos completos

## Resumen
Resumen del dataset combinado
Archivo de corrientes | datos_corriente_banco_baterias.xlsx
Archivo de voltajes | VoltageTarea4 (1).xlsx
Método de unión | Etapa + Tiempo [s] (outer join)
Convención de signo | Descarga positiva / Carga negativa
Capacidad banco anotada | 20 Ah en serie; 40 Ah si fuera paralelo
Métrica | Descarga | Carga | Comentario
Filas totales | 30 | 22 | Incluye filas con solo voltaje o solo corriente
Filas completas V + I | 28 | 21 | Estas filas sirven directo para calcular P = V·I
Duración máxima [min] | 14.5 | 10.5 | Según el mayor tiempo disponible en cada etapa
Corriente promedio medida [A] | 5.536071 | 7.788571 | Promedio usando datos de corriente disponibles
Corriente mínima medida [A] | 5.49 | 2.15
Corriente máxima medida [A] | 5.76 | 19
Voltaje inicial [V] | 26.1 | 25.5 | Desde el archivo de voltaje
Voltaje final [V] | 24.8 | 28.4 | Último voltaje disponible
Voltaje promedio [V] | 25.08 | 28.29545
Potencia promedio con signo [W] | 138.7017 | -219.169 | Descarga positiva, carga negativa
Ah acumulado con signo [Ah] | 1.29175 | -1.204667 | Integración aproximada con Δt del dataset unido
Wh acumulado con signo [Wh] | 32.36373 | -34.31708 | Energía aproximada integrada con P·Δt
Tiempo [min] | V descarga [V] | I descarga [A] | P descarga [W] | Tiempo carga [min] | V carga [V] | I carga [A] | P carga [W]
0.5 | 25.3 | 5.64 | 142.692 | 0 | 25.5 | -19 | -484.5
1 | 25.3 | 5.76 | 145.728 | 0.5 | 28.6 | -16 | -457.6
1.5 | 25.3 | 5.56 | 140.668 | 1 | 28.6 | -12 | -343.2
2 | 25.2 | 5.54 | 139.608 | 1.5 | 28.6 | -11 | -314.6
2.5 | 25.2 | 5.54 | 139.608 | 2 | 28.6 | -11 | -314.6
3 | 25.2 | 5.53 | 139.356 | 2.5 | 28.5 | -12 | -342
3.5 | 25.2 | 5.54 | 139.608 | 3 | 28.5 | -9 | -256.5
4 | 25.2 | 5.52 | 139.104 | 3.5 | 28.4 | -13 | -369.2
4.5 | 25.1 | 5.51 | 138.301 | 4 | 28.5 | -9 | -256.5
5 | 25.1 | 5.5 | 138.05 | 4.5 | 28.4 | -7 | -198.8
5.5 | 25.1 | 5.51 | 138.301 | 5 | 28.5 | -8 | -228
6 | 25.1 | 5.51 | 138.301 | 5.5 | 28.5 | -8 | -228
6.5 | 25.1 | 5.51 | 138.301 | 6 | 28.4 | -5.22 | -148.248
7 | 25.1 | 5.53 | 138.803 | 6.5 | 28.4 | -4.1 | -116.44
7.5 | 25 | 5.5 | 137.5 | 7 | 28.4 | -2.7 | -76.68
8 | 25 | 5.51 | 137.75 | 7.5 | 28.4 | -4.45 | -126.38
8.5 | 25 | 5.51 | 137.75 | 8 | 27.9 | -3.22 | -89.838
9 | 25 | 5.51 | 137.75 | 8.5 | 28.2 | -2.22 | -62.604
9.5 | 25 | 5.51 | 137.75 | 9 | 28.4 | -2.29 | -65.036
10 | 24.9 | 5.51 | 137.199 | 9.5 | 28.4 | -2.15 | -61.06
10.5 | 24.9 | 5.49 | 136.701 | 10 | 28.4 | -2.21 | -62.764
11 | 24.9 | 5.53 | 137.697
11.5 | 24.9 | 5.54 | 137.946
12 | 24.9 | 5.54 | 137.946
12.5 | 24.9 | 5.54 | 137.946
13 | 24.9 | 5.54 | 137.946
13.5 | 24.9 | 5.54 | 137.946
14 | 24.8 | 5.54 | 137.392